## 25.10.2022
|  |  | Tableau de bord des fiches d'interprétation de la commission AQUAP-SNCT | [26 empty] | Association Pour la Qualité des Appareils à Pression
(dernière mise à jour : 08/02/2024 - Voir Colonne A)
état/date d'approbation par indice(2)
N° fiche | NF EN 287-1 (04) | NF EN 287-1 (04) tri | NF EN 287-1 (04) +A2 (06) | NF EN 287-1 (04) +A2 (06) tri | NF EN 287-1 (11) | NF EN 287-1 (11) tri | NF EN 1418(98) | NF EN 1418(98) tri | NF EN 288-3 (92) | NF EN 288-3 (92) tri | NF EN 288-3 (92)+A1 (97) | NF EN 288-3 (92)+A1 (97) tri | NF EN ISO 15614-1 (05) +A1(08) +A2(12) | NF EN ISO 15614-1 (17) + A1 (19) | NF EN ISO 15614-1 (05) +A1(08) tri | NF EN ISO 14732 (13) | FD CR ISO/TR 15608 (00) | FD CR ISO/TR 15608 (00) tri | NF EN ISO 15614-8 (02) | NF EN ISO 15614-8 (16) | NF EN ISO 9606-1 (13) | NF EN ISO 15614-8 (02) tri | référence | paragraphe(1) | NF EN ISO 9606-1 (17) | NF EN ISO 15613 (04) | mots clé | A | B | C | D | E | F
1 | 1 | 1000 | 1 | 1000 | 1 | 1000 | 1 | 1000 | [14 empty] | NF EN 287-1 : Juillet 2004 NF EN 1418 : Mars 1998 | 1 |  |  | Procédés 121 et 125 | révisée | révisée | 2022-01-28
2 | 5.4 | 5400 | 5.4 | 5400 | [18 empty] | NF EN 287-1 : Juillet 2004 | 5.4 |  |  | Piquage | approuvée
3 | 5.7 | 5700 | 5.7 | 5700 | 5.7 | 5700 | [16 empty] | NF EN 287-1 : Juillet 2004 | 5.7 |  |  | Soudure d’angle | approuvée
4 | 5.7 | 5700 | 5.7 | 5700 | [18 empty] | NF EN 287-1 : Juillet 2004 | 5.7 |  |  | Soudure d’angle | approuvée
5 | 0 | 0 | [20 empty] | NF EN 287-1 : Juillet 2004 | 0 |  |  | Procédé 136 | approuvée
6 | 0 | 0 | 0 | 0 | 0 | 0 | [16 empty] | NF EN 287-1 : Juillet 2004 | 0 |  |  | H-L045 ou J-L045 | révisée | 2012-08-20
7 | 0 | 0 | 0 | 0 | 0 | 0 | [16 empty] | NF EN 287-1 : Juillet 2004 | 0 |  |  | Date d’échéance | révisée | révisée | 2022-10-13
8 | 5.5.2 | 5520 | 5.5.2 | 5520 | 5.5.2 | 5520 | [16 empty] | NF EN 287-1 : Juillet 2004 | 5.2.2 |  |  | Groupe 11 | révisée | 2002-08-20
9 | 0 | 0 | [20 empty] | NF EN 287-1 : Juillet 2004 | 0 |  |  | Retranscription 287-1 | approuvée
10 | 0 | 0 | [20 empty] | NF EN 287-1 : Juillet 2004 | 0 |  |  | Reconduction NFA 88-111 degré 1 | révisée | approuvée
11 | 5.5.2 | 5220 | 5.5.2 | 5220 | 5.5.2 | 5220 | [16 empty] | NF EN 287-1 : Juillet 2004 | 5.5.2 |  |  | Domaine de validité / Matériaux | approuvée
12 | 5.4 | 5400 | 5.4 | 5400 | 5.4 | 5400 |  |  | 8.4.3 | 8430 | 8.4.3 | 8430 | 8.4.3 | 8.4.3 | 8430 | [7 empty] | NF EN 287-1 : Juillet 2004 | 5.4 |  |  | Tourillons | révisée | 2017-11-17
13
14 | [12 empty] | 8.4.3 | 8.4.3 | 8430 | [7 empty] | NF EN ISO 15614-1 : Février 2005 | 8.4.3 |  |  | Support envers | révisée | 2017-11-17
15 | [12 empty] | 8.4.4 | 8.4.4 | 8440 | [7 empty] | NF EN ISO 15614-1 : Février 2005 | 8.4.4 |  |  | Produits d'apport en 141 | révisée | 2017-11-17
16 | 5.5.1 | 5510 | 5.5.1 | 5510 | 5.5.1 | 5510 | [6 empty] | 8.3.1 | 8.3.1 | 8310 | [7 empty] | NF EN ISO 15614-1 : Février 2005 NF EN 287-1 : Juillet 2004 | 8.3.1 et 5.5.1 |  |  | Classement des aciers selon FD CR ISO/TR 15608 | révisée | 2017-11-17
17-1 | [12 empty] | 8.4.3 |  | 8430 | [7 empty] | NF EN ISO 15614-1 : Février 2005 | 8.4.3 |  |  | Monopasse / multipasse | révisée | 2017-11-17
17-2 | [12 empty] | 8.4.3 | 8.4.3 | 8430 | [7 empty] | NF EN ISO 15614-1 : Février 2005 | 8.4.3 |  |  | Monopasse / multipasse | 2017-11-17
18 | [12 empty] | 8.4.3 | 8.4.3 | 8430 | [7 empty] | NF EN ISO 15614-1 : Février 2005 | 8.4.3 |  |  | Réparation par rechargement | révisée | révisée | révisée | révisée | révisée | 2022-10-13
19 | [16 empty] | 2 | 2000 |  |  |  |  | FD CR ISO/TR 15608 : Août 2000 |  |  |  | Nuance A 216 WCB | approuvée
20 | [12 empty] | 8.4.7 | 8.4.7 | 8470 | [7 empty] | NF EN ISO 15614-1 : Février 2005 | 8.4.7 |  |  | Polarité en 111 | révisée | 2017-11-17
21-1 | [8 empty] | 7.4.4 | 7440 | 7.4.4 | 7440 | [10 empty] | NF EN 288-3 : 1992 NF EN 288-3/A1 : 1997 | 7.4.4 |  |  | Éprouvettes de flexion par choc complémentaires à partir de 50 mm d’épaisseur | révisée | approuvée
21-2 | [12 empty] | 7.4.5 5ème alinéa | 7.4.5 5ème alinéa | 7450 | [7 empty] | NF EN ISO 15614-1 : 2005 NF EN ISO 15614-1/A1 : 2008 | 7.4.5 5ème alinéa |  |  | Éprouvettes de flexion par choc complémentaires à partir de 50 mm d’épaisseur | révisée | révisée | 2017-11-17
22 | [12 empty] | 8.3.1.3 | 8.3.1.3 | 8313 | [7 empty] | NF EN ISO 15614-1 : 2005 NF EN ISO 15614-1/A1 : 2008 | 8.3.1.3 |  |  | Domaine de validité du matériau, assemblages mixtes | approuvée
23 | [12 empty] | 8.3.1.3 | 8.3.1.3 | 8313 | [7 empty] | NF EN ISO 15614-1 : 2005 NF EN ISO 15614-1/A1 : 2008 | 8.3.1.3 |  |  | Domaine de validité du matériau, assemblages mixtes | approuvée
24 | [8 empty] | 8.3.1.2 | 8312 | 8.3.1.2 | 8312 | [10 empty] | NF EN 288-3 : 1992 NF EN 288-3/A1 : 1997 | 8.3.1.2 |  |  | Domaine de validité du matériau, assemblages mixtes | approuvée
25 | [12 empty] | 8.3.1.3 | 8.3.1.3 | 8313 | [7 empty] | NF EN ISO 15614-1 : 2005 NF EN ISO 15614-1/A1 : 2008 | 8.3.1.3 |  |  | Domaine de validité du matériau, assemblages mixtes | approuvée
26
27 | [12 empty] | 8.5.2.1 | 8.5.2.1 | 8521 | [7 empty] | NF EN ISO 15614-1 : 2005 NF EN ISO 15614-1/A1 : 2008 | 8.5.2.1 |  |  | Procédés 131, 135, 136 et 137, gaz de protection | approuvée
28 |  |  | 5.3 b) | 5300b | [18 empty] | NF EN 287-1/A2 : 2006 | 5.3 b) |  |  | Équivalence tôle/tube | approuvée
29-1 | [8 empty] | 8.3.1.2 | 8312 | 8.3.1.2 | 8312 | [10 empty] | NF EN 288-3 : 1992 NF EN 288-3/A1 : 1997 | 8.3.1.2 |  |  | Assemblage mixte et assemblage hétérogène | approuvée
29-2 | [12 empty] | 8.3.1.3 | 8.3.1.3 | 8313 | [7 empty] | NF EN ISO 15614-1 : 2005 NF EN ISO 15614-1/A1 : 2008 | 8.3.1.3 |  |  | Assemblage mixte et assemblage hétérogène | révisée | 2017-11-17
30 | 1 | 1000 | 1 | 1000 | 1 | 1000 | [16 empty] | NF EN 287-1/A2 : 2006 | 1 |  |  | Domaine de validité | approuvée
31 | 1 | 1000 | 1 | 1000 | 1 | 1000 | [16 empty] | NF EN 287-1 : 2004 NF EN 287-1/A2 : 2006 | 1 |  |  | Domaine de validité | approuvée
32-1 | [12 empty] | 8.3.1.1 | 8.3.1.1 | 8311 | [7 empty] | NF EN 288-3 : 1992 NF EN 288-3/A1 : 1997 | 8.3.1.1 |  |  | Domaine de validité pour les aciers des groupes 1 à 3 | révisée | 2012-03-09
32-2 | [12 empty] | 8.3.1.1 | 8.3.1.4 | 8420 | [7 empty] | NF EN ISO 15614-1 : 2005 NF EN ISO 15614-1/A1 : 2008 | 8.3.1.1 |  |  | Domaine de validité pour les aciers des groupes 1 à 3 | révisée | révisée | 2017-11-17
33 | [12 empty] | 8.4.2 | 8.4.2 | 8320 | [7 empty] | NF EN ISO 15614-1 : 2005 NF EN ISO 15614-1/A1 : 2008 | 8.4.2 |  |  | Soudage manuel toutes positions | révisée | révisée | révisée | 2023-02-08
34 | [12 empty] | 8.3.2 | 8.3.2 | 8322 | [7 empty] | NF EN ISO 15614-1 : 2005 NF EN ISO 15614-1/A1 : 2008 | 8.3.2 |  |  | Épaisseur du matériau de base | révisée | révisée | 2017-12-12
35 | [12 empty] | 8.3.2.2 et 8.3.2.3 | 8.3.2.2 et 8.3.2.3 | 8322 et 8323 | [7 empty] | NF EN ISO 15614-1 : 2005 NF EN ISO 15614-1/A1 : 2008 | 8.3.2.2 |  |  | Domaine de validité en épaisseur | approuvée
36-1 | [12 empty] | 8.3.2.2 et 8.3.2.3 | 8.3.2.2 et 8.3.2.3 | 8322 et 8323 | [7 empty] | NF EN ISO 15614-1 : 2005 NF EN ISO 15614-1/A1 : 2008 | 8.3.2.2 et 8.3.2.3 |  |  | Domaine de validité diamètre et épaisseur | révisée | révisée | 2018-02-02
36-2 | [12 empty] | 8.3.2.2 et 8.3.2.3 | 8.3.2.2 et 8.3.2.3 | 8322 et 8323 | [7 empty] | NF EN ISO 15614-1 : 2005 NF EN ISO 15614-1/A1 : 2008 | 8.3.2.2 et 8.3.2.3 |  |  | Domaine de validité diamètre et épaisseur | 2018-02-02
37 | [10 empty] | 8.3.2.3 | 8323 | [10 empty] | NF EN 288-3 : 1992 NF EN 288-3/A1 : 1997 | 8.3.2.3 |  |  | Épaisseur - Assemblage d’angle | approuvée
38 | [12 empty] | 8.4.8 | 8.4.7 | 8480 | [7 empty] | NF EN ISO 15614-1 : 2005 NF EN ISO 15614-1/A1 : 2008 | 8.4.8 |  |  | Apport de chaleur | révisée | révisée | révisée | 2023-10-18
39-1 | [8 empty] | 8.4.1 | 8410 | 8.4.1 | 8410 | [10 empty] | NF EN 288-3 : 1992 NF EN 288-3/A1 : 1997 | 8.4.1 |  |  | Procédés de soudage | révisée | 2022-04-14
39-2 | [12 empty] | 8.4.1 | 8.4.1 | 8410 | [7 empty] | NF EN ISO 15614-1 : 2005 NF EN ISO 15614-1/A1 : 2008 | 8.4.1 |  |  | Procédés de soudage | révisée | révisée | 2022-04-14
40 | 1 | 1000 | 1 | 1000 | 1 | 1000 | 1 | 1000 | [14 empty] | NF EN 287-1 : Juillet 2004 et NF EN 1418 : Mars 1998 | 1 |  |  | TIG orbital | 2011-06-06
41 | 5.7 | 5700 | 5.7 | 5700 | 5.7 | 5700 | [7 empty] | 8.3.2.1 | [8 empty] | NF EN 287-1 :2004 NF EN 287-1/A2 :2006 | 5.7 |  |  | Dimensions | révisée | 2011-06-06 | 2018-02-02
42-1 | [10 empty] | 8.4.7 | 8470 | [10 empty] | NF EN 288-3 : 1992 NF EN 288-3/A1 : 1997 | 8.4.7 |  |  | Énergie de soudage | approuvée
42-2 | [12 empty] | 8.4.8 | 8.4.6 | 8480 | [7 empty] | NF EN ISO 15614-1 : 2005 NF EN ISO 15614-1/A1 : 2008 | 8.4.8 |  |  | Apport de chaleur | révisée | révisée | révisée | 2021-12-02
43-1 | [8 empty] | 8.4.7 | 8470 | 8.4.7 | 8470 | [10 empty] | NF EN 288-3 : 1992 NF EN 288-3/A1 : 1997 | 8.4.7 |  |  | Vitesses de soudage | approuvée
43-2 | [12 empty] | 8.4.8 | 8.4.8 | 8480 | [7 empty] | NF EN ISO 15614-1 : 2005 NF EN ISO 15614-1/A1 : 2008 | 8.4.8 |  |  | Vitesses de soudage | approuvée
44-1 | [8 empty] | 0 | 0 | 0 | 0 | [10 empty] | NF EN 288-3 : 1992 NF EN 288-3/A1 : 1997 | 0 |  |  | Extension du domaine de validité à l'A1 de la NF EN 288-3 | approuvée
44-2 | [12 empty] | 0 | 0 | 0 | [7 empty] | NF EN ISO 15614-1 : 2005 NF EN ISO 15614-1/A1 : 2008 | 0 |  |  | Extension du domaine de validité à l'A1 de la NF EN ISO 15614-1 | révisée | 2011-06-06
44-3 | [12 empty] | 0 | 8.4.7 | 0 | [7 empty] | NF EN ISO 15614-1 : 2005 NF EN ISO 15614-1/A1 : 2008 | 0 |  |  | Extension du domaine de validité à l'A1 de la NF EN ISO 15614-1 | 2018-02-02
45 | [12 empty] | 8.3.2.3 | 8.3.3 | 8323 | [5 empty] | X |  | NF EN ISO 15614-1 : 2005 NF EN ISO 15614-1/A1 : 2008 | 8.3.2.3 | X |  | Domaine de validité, diamètre | révisée | révisée | 2023-02-08
46 | [12 empty] | 8.4.9 | 8.4.9 | 8490 | [7 empty] | NF EN ISO 15614-1 : 2005 NF EN ISO 15614-1/A1 : 2008 | 8.4.9 |  |  | Domaine de validité, préchauffage | révisée | 2011-06-06
47 | [18 empty] | 1 | 1 | 1 | 1000 | NF EN ISO 15614-8 : 2002 | 1 |  | 1 | Domaine d'application | révisée | 2011-09-02
48-1 | [12 empty] | 8.3.2.1 |  | 8321 | [7 empty] | NF EN ISO 15614-1 : 2005 NF EN ISO 15614-1/A1 : 2008 | 8.3.2.1 |  |  | Domaine de validité en épaisseur, mono-multi procédé | révisée | révisée | 2019-06-28
48-2 | [13 empty] | 8.3.2.1 | 8321 | [7 empty] | NF EN ISO 15614-1 : 2005 NF EN ISO 15614-1/A1 : 2008 | 8.3.2.1 |  |  | Domaine de validité en épaisseur, mono-multi procédé | 2018-06-01
49
50-1 | [12 empty] | 8.3.2.2 |  | 8322 | [7 empty] | NF EN ISO 15614-1 : 2005 NF EN ISO 15614-1/A1 : 2008 | 8.3.2.2 |  |  | Domaine de validité en épaisseur | 2018-03-23
50-2 | [13 empty] | 8.3.2.2 | 8322 | [7 empty] | NF EN ISO 15614-1 : 2005 NF EN ISO 15614-1/A1 : 2008 | 8.3.2.2 |  |  | Domaine de validité en épaisseur | 2018-03-23
51-1 | [12 empty] | 8.3.2.1 |  | 8321 | [7 empty] | NF EN ISO 15614-1 : 2005 NF EN ISO 15614-1/A1 : 2008 | 8.3.2.1 |  |  | Domaine de validité en épaisseur, mono-multi procédé | révisée | 2018-06-01
51-2 | [13 empty] | 8.3.2.1 | 8321 | [7 empty] | NF EN ISO 15614-1 : 2005 NF EN ISO 15614-1/A1 : 2008 | 8.3.2.1 |  |  | Domaine de validité en épaisseur, mono-multi procédé | 2018-06-01
52 | [12 empty] | 8.3.1.3 tableau 3 | 8.3.1.3 tableau 3 | 8313 | [7 empty] | NF EN ISO 15614-1 : 2005 NF EN ISO 15614-1/A1 : 2008 | 8.3.1.3 tableau 3 |  |  | Domaine de validité du matériau, assemblages mixtes | en cours
53-1 | [12 empty] | 8.4.1 |  | 8410 | [7 empty] | NF EN ISO 15614-1 : 2005 NF EN ISO 15614-1/A1 : 2008 | 8.4.1 |  |  | Dureté multiprocédé | 2018-03-23
53-2 | [13 empty] | 8.4.1 | 8410 | [7 empty] | NF EN ISO 15614-1 : 2005 NF EN ISO 15614-1/A1 : 2008 | 8.4.1 |  |  | Dureté multiprocédé | 2018-03-23
54 | [12 empty] | 8.4.4 | 8.4.4 | 8440 | [7 empty] | NF EN ISO 15614-1 : 2005 NF EN ISO 15614-1/A1 : 2008 | 8.4.4 |  |  | Domaine de validité métaux d'apport | révisée | révisée | 2019-06-28
55-1 | [12 empty] | 8.4.4 |  | 8440 | [7 empty] | NF EN ISO 15614-1 : 2005 NF EN ISO 15614-1/A1 : 2008 | 8.4.4 |  |  | Domaine de validité métaux d'apport | révisée | révisée | 2018-03-23
55-2 | [13 empty] | 8.4.4 | 8440 | [7 empty] | NF EN ISO 15614-1 : 2005 NF EN ISO 15614-1/A1 : 2008 | 8.4.4 |  |  | Domaine de validité métaux d'apport | révisée | révisée | 2018-03-23
56 | 0 | 0 | 0 | 0 | 0 | 0 | [20 empty] | Prolongation/ transposition QS | 2012-10-16
57 |  |  |  |  | 5.8 | 5800 | [20 empty] | Positions piquages | 2012-10-16
58 |  |  |  |  | 5.4 | 5400 | [17 empty] | 5.4 |  |  | Piquage | révisée | 2014-01-06
59 | [12 empty] | 8.3.2.1.e | 8.3.2.1.e | 8321 | [8 empty] | 8.3.2.1.e |  |  | Épaisseur assemblage en T pleine pénétration | 2013-01-17
60 | [12 empty] | 8.3.2.1 | 8.3.2.1 | 8321 | [8 empty] | 8.3.2.1 |  |  | Type de joint, assemblage d'angle soudure BW | révisée | révisée | 2018-03-23
61 | [12 empty] | 8.4.1 | 8.4.1 | 8410 | [8 empty] | 8.4.1 |  |  | Procédé et degré de mécanisation | révisée | révisée | 2018-03-23
62 | [12 empty] | 7.6 | 7.6 | 7600 | [11 empty] | Contre-essais | 2013-09-06
63 | [12 empty] | 8.4.3 | 8.4.3 | 8430 | [11 empty] | Type de joint, piquage hors axe | 2013-10-16
64 | [12 empty] | 8.4.3.b | 8.4.3.b | 8430 | [11 empty] | Type de joint, assemblage à clin disque/tole | révisée | révisée | 2023-10-18
65 | [12 empty] | 8.4.3 | 8.4.3 | 8430 | [11 empty] | Type de joint, assemblage à clin couronne/tole | révisée | 2018-06-01
66-1 | [12 empty] | 8.4.3 |  | 8430 | [11 empty] | Assemblage en T - Soudure d'angle - Pénétration partielle - Domaine de validité | révisée | 2018-06-01
66-2 | [13 empty] | 8.4.3 | 8430 | [11 empty] | Assemblage en T - Soudure d'angle - Pénétration partielle - Domaine de validité | 2018-06-01
67-1 | [12 empty] | 7.4.5 |  | 8430 | [11 empty] | Assemblage mixte et assemblage hétérogène - assemblage soudé de préproduction | révisée | 2018-06-01
67-2 | [13 empty] | 7.4.4 | 8430 | [11 empty] | Assemblage mixte et assemblage hétérogène - assemblage soudé de préproduction | 2018-06-01
68 | [12 empty] | x | x | 8430 | [11 empty] | DMOS-P | révisée | 2018-06-01
69 | [12 empty] | 8.4.3.a | 8.4.3.a | 8430 | [11 empty] | Type d'assemblages prédominants | révisée | 2018-06-01
70 | [12 empty] | x | x | [12 empty] | Assemblage emmanché-soudé (par exemple socket-welding) | révisée | révisée | 2020-07-08
71 | [12 empty] | x | [13 empty] | Domaine de validité de la valeur de gorge | révisée | 2022-04-14
72 | [20 empty] | 5.2 |  |  |  |  | 5.2 | Modes de transfert / court-circuit | 2015-03-13
73 | [12 empty] | 6.3 | 6.3 | [12 empty] | Soudure de pointage | révisée | 2018-06-01
74-1 |  |  | Tableau-1 du §5.2 | [23 empty] | Domaine de validité de l’épaisseur déposée | remplacée par N°74
74 |  |  | x |  | x | [15 empty] | x |  |  |  | x |  | Domaine de validité de l’épaisseur déposée | 2024-02-08
75 | [12 empty] | 8.3.2 | 8.3.2 | [12 empty] | Tolérances de fabrication | révisée | 2018-06-01 | 2020-07-08
76 | [12 empty] | x | x | [12 empty] | Diamètre piquage | révisée | 2018-06-01
77 | [12 empty] | Tableau 3 | [13 empty] | Température de l'essai de flexion par choc | 2015-09-11
78 | [20 empty] | 5.4e | [5 empty] | Soudure d'angle en position PF |  | révisée | 2018-02-02
79 | [16 empty] | 2, 3 et 5 | [9 empty] | Classement d'un matériau | 2016-02-29
80 | [20 empty] | x |  |  |  |  | x | QS avec métal d'apport groupe FM6 (nickel et ses alliages) | 2016-02-29
81 | [25 empty] | § 8.1 | Indication du domaine de validité | 2016-12-07
82 | x |  | x |  | x | [15 empty] | x |  |  |  | x |  | Réunion de domaine de validité | 2018-06-01
83 | [12 empty] | § 5 | § 5 | [5 empty] | § 7.1 | Introduction et § 5.4d |  |  |  | Introduction et § 5.4d |  | Domaine de validité de la qualification du soudeur ou opérateur | révisée | 2018-06-01
84 | x |  | x | [17 empty] | x | [5 empty] | Transposition de QS Confirmation et prolongation de QS | 2016-12-07
85 | [12 empty] | § 8.4.3 § 8.4.4 § 8.4.5 | § 8.4.3 § 8.4.4 § 8.4.5 | [12 empty] | Propriétés mécaniques Contrôles, examen et essais à réaliser | révisée | 2019-06-28
86 | [12 empty] | § 8.4.5 | [13 empty] | Désignation du matériau d'apport | 2018-06-01
87 | [12 empty] | § 8.2 | § 8.2 | [12 empty] | Personne ou entreprise responsable de la fabrication soudée | révisée | 2024-02-08
88 | [12 empty] | x | § 7.1 | [12 empty] | QMOS piquage ou assemblage en T et nécessité d'un assemblage bout à bout | révisée | 2021-03-04
89 | [13 empty] | § 8.4.1 | [12 empty] | QMOS multiprocédés avec différents degrés de mécanisaton | 2019-04-05
90 | [13 empty] | § 7.1 | [12 empty] | QMOS assemblage en Té à pleine pénétration | 2020-07-08
91 | [13 empty] | § 7.1 | [12 empty] | Type d'assemblage/soudures | 2020-07-08
92-1 | [12 empty] | x | [13 empty] | Norme d'application | 2021-03-04
92-2 | [13 empty] | § 7.1 | [12 empty] | Norme d'application | 2021-03-04
93 | [27 empty] | projet annulé
94 | [13 empty] | § 8.5.6 | [12 empty] | Envers, inertage, protection, soudure | 2021-07-07
95-1 | [12 empty] | § 8.4.1 et § 8.4.3 | [13 empty] | Reprise envers assemblages bout à bout | 2022-01-28
95-2 | [13 empty] | § 8.4.1 et § 8.4.3 | [12 empty] | QMOS assemblage bout à bout | révisée | 2022-04-14
96 | [15 empty] | x | [10 empty] | Unités de soudage TIG | 2021-12-02
97 |  |  | x |  | x | [10 empty] | x |  |  |  |  | x | [5 empty] | CND | 2021-12-02
98 | §9.2 et §9.3b |  | §9.2 et §9.3b |  | §9.2 et §9.3b | [10 empty] | x |  |  |  |  | §9.2 et §9.3b | §9.2 et §9.3b | §9.2 et §9.3b | §9.2 et §9.3b | §9.2 et §9.3b |  | Confirmation, prolongation, qualification | révisée | 2022-10-13
99-1 | [12 empty] | x | [13 empty] | produits d’apport | 2022-01-28
99-2 | [13 empty] | x | [12 empty] | produits d’apport | 2022-01-28
100 | [13 empty] | x | [12 empty] | Soudure multipasse, QMOS monopasse | 2022-10-13
101 | [12 empty] | x | x | [12 empty] | Assemblage de qualification bout à bout | 2023-06-30
102 | [25 empty] | X | Domaine de validité ; soudage par fusion | 2023-02-08
103 | [20 empty] | x |  |  |  | x |  | Gorge soudure d'angle | 2023-06-30
104 | [24 empty] | x |  | Qualification soudeur, piquage | 2024-02-08
105 | [13 empty] | 8.4.7 | [12 empty] | Apport de chaleur, électrode enrobée | en cours
106 | [20 empty] | 5.4e | [5 empty] | Qualification supplémentaire, épaisseur | en cours
(1) "0" correspond au paragraphe "Introduction" non numéroté dans les normes (2) "approuvé" = date d'approbation antérieure au 08/07/2020 "en cours" = en cours de rédaction ou d'approbation (voir commentaire) "date" = date d'approbation
Note on AC65: GDF SUEZ: en cours de rédaction
Note on AC70: GDF SUEZ: en cours de rédaction